## Расчет №1
Расчет №1 диаметра оправки для навивки пружины из проволоки круглого сечения в холодном состоянии
Исходные данные |  | Обозна- чения | Значения | Ед. изм.
1 | Диаметр проволоки | d= | 2.5 | мм
2 | Внутренний диаметр пружины | D2= | 22.5 | мм
3 | Шаг навивки пружины | t= | 7.5 | мм
4 | Предел прочности материала проволоки | [σв]= | 160 | кг/мм2
Результаты расчетов |  | Обозна- чения | Значения | Ед. изм.
5 | Шаг винтовой канавки оправки | tо= | 7.9875 | мм
6 | Коэффициент | k= | 0.9135622 | -
7 | Диаметр оправки | Dо= | 20.55515 | мм

## Расчет №2
Расчет №2 диаметра оправки для навивки пружины из проволоки круглого сечения в холодном состоянии
Исходные данные |  | Обозна- чения | Значения | Ед. изм.
1 | Диаметр проволоки | d= | 2.5 | мм
2 | Внутренний диаметр пружины | D2= | 22.5 | мм
3 | Шаг навивки пружины | t= | 7.5 | мм
4 | Модуль упругости (модуль Юнга) материала проволоки | E= | 215000 | н/мм2
5 | Предел прочности материала проволоки | [σв]= | 1600 | н/мм2
6 | Относительное удлинение при разрыве материала проволоки по ГОСТ или ТУ | εв= | 10 | %
7 | Истинное (измеренное) напряжение при разрыве проволоки | σ0= | 1700 | н/мм2
8 | Истинное относительное удлинение при разрыве, соответствующее напряжению σ0 | ε0= | 11 | %
Результаты расчетов |  | Обозна- чения | Значения | Ед. изм.
9 | Средний диаметр пружины | D= | 25 | мм
10 | Индекс пружины | i= | 10 | -
11 | Угол подъема витка пружины | α= | 0.09520428 | рад
12 | Коэффициент | η= | 0.0625 | -
13 | Параметр | ξ= | 0.167286 | -
15 | Коэффициент | k= | 0.8603888 | -
14 | Диаметр оправки | Dо= | 19.35875 | мм

## Расчет №3
Расчет №3 диаметра оправки для навивки пружины из проволоки прямоугольного сечения в холодном состоянии
Исходные данные |  | Обозна- чения | Значения | Ед. изм.
1 | Ширина проволоки | b= | 2.5 | мм
2 | Высота проволоки | h= | 2.5 | мм
3 | Внутренний диаметр пружины | D2= | 22.5 | мм
4 | Модуль упругости (модуль Юнга) материала проволоки | E= | 21500 | кг/мм2
5 | Предел текучести материала проволоки | [σт]= | 120 | кг/мм2
Результаты расчетов |  | Обозна- чения | Значения | Ед. изм.
6 | Средний радиус пружины | R= | 12.5 | мм
7 | Изгибающий момент | M= | 468.3354 | кг*мм
8 | Параметр | p= | 3.601352e-10 | -
9 | Средний радиус навивки | Rн= | 11.53637 | мм
11 | Коэффициент | k= | 0.9143443 | -
10 | Диаметр оправки | Dо= | 20.57275 | мм